## Sheet1
Uzorak broj | 1 | Uzorak broj | 2 | Uzorak broj | 3 | Uzorak broj | 4 | Uzorak broj | 5 | Uzorak broj | 6 | Uzorak broj | 7 | Uzorak broj | 8 | Uzorak broj | 9 | Uzorak broj | 10 | Uzorak broj | 11 | Uzorak broj | 12 | Uzorak broj | 13 | Uzorak broj | 14 | Uzorak broj | 15 | Uzorak broj | 16 | Uzorak broj | 17 | Uzorak broj | 18 | Uzorak broj | 19 | Uzorak broj | 20 | Uzorak broj | 21 | Uzorak broj | 22 | Uzorak broj | 23 | Uzorak broj | 24 | Uzorak broj | 25
Ukupna masa suhog uzorka na situ, Md [g] | 493 | Ukupna masa suhog uzorka na situ, Md [g] | 367 | Ukupna masa suhog uzorka na situ, Md [g] | 375 | Ukupna masa suhog uzorka na situ, Md [g] | 379 | Ukupna masa suhog uzorka na situ, Md [g] | 396 | Ukupna masa suhog uzorka na situ, Md [g] | 361 | Ukupna masa suhog uzorka na situ, Md [g] | 231 | Ukupna masa suhog uzorka na situ, Md [g] | 457 | Ukupna masa suhog uzorka na situ, Md [g] | 395 | Ukupna masa suhog uzorka na situ, Md [g] | 430 | Ukupna masa suhog uzorka na situ, Md [g] | 493 | Ukupna masa suhog uzorka na situ, Md [g] | 568 | Ukupna masa suhog uzorka na situ, Md [g] | 391 | Ukupna masa suhog uzorka na situ, Md [g] | 343 | Ukupna masa suhog uzorka na situ, Md [g] | 374 | Ukupna masa suhog uzorka na situ, Md [g] | 473 | Ukupna masa suhog uzorka na situ, Md [g] | 415 | Ukupna masa suhog uzorka na situ, Md [g] | 397 | Ukupna masa suhog uzorka na situ, Md [g] | 466 | Ukupna masa suhog uzorka na situ, Md [g] | 524 | Ukupna masa suhog uzorka na situ, Md [g] | 574 | Ukupna masa suhog uzorka na situ, Md [g] | 600 | Ukupna masa suhog uzorka na situ, Md [g] | 537 | Ukupna masa suhog uzorka na situ, Md [g] | 549 | Ukupna masa suhog uzorka na situ, Md [g] | 362
Otvor sita [mm] | Masa uzorka na situ, Mu [g] | Otvor sita [mm] | Masa uzorka na situ, Mu [g] | Otvor sita [mm] | Masa uzorka na situ, Mu [g] | Otvor sita [mm] | Masa uzorka na situ, Mu [g] | Otvor sita [mm] | Masa uzorka na situ, Mu [g] | Otvor sita [mm] | Masa uzorka na situ, Mu [g] | Otvor sita [mm] | Masa uzorka na situ, Mu [g] | Otvor sita [mm] | Masa uzorka na situ, Mu [g] | Otvor sita [mm] | Masa uzorka na situ, Mu [g] | Otvor sita [mm] | Masa uzorka na situ, Mu [g] | Otvor sita [mm] | Masa uzorka na situ, Mu [g] | Otvor sita [mm] | Masa uzorka na situ, Mu [g] | Otvor sita [mm] | Masa uzorka na situ, Mu [g] | Otvor sita [mm] | Masa uzorka na situ, Mu [g] | Otvor sita [mm] | Masa uzorka na situ, Mu [g] | Otvor sita [mm] | Masa uzorka na situ, Mu [g] | Otvor sita [mm] | Masa uzorka na situ, Mu [g] | Otvor sita [mm] | Masa uzorka na situ, Mu [g] | Otvor sita [mm] | Masa uzorka na situ, Mu [g] | Otvor sita [mm] | Masa uzorka na situ, Mu [g] | Otvor sita [mm] | Masa uzorka na situ, Mu [g] | Otvor sita [mm] | Masa uzorka na situ, Mu [g] | Otvor sita [mm] | Masa uzorka na situ, Mu [g] | Otvor sita [mm] | Masa uzorka na situ, Mu [g] | Otvor sita [mm] | Masa uzorka na situ, Mu [g]
31.5 | 258 | 31.5 | 1 | 31.5 | 0 | 31.5 | 1 | 31.5 | 2 | 31.5 | 3 | 31.5 | 53 | 31.5 | 203 | 31.5 | 135 | 31.5 | 22 | 31.5 | 2 | 31.5 | 1 | 31.5 | 1 | 31.5 | 4 | 31.5 | 1 | 31.5 | 2 | 31.5 | 1 | 31.5 | 8 | 31.5 | 139 | 31.5 | 1 | 31.5 | 4 | 31.5 | 6 | 31.5 | 4 | 31.5 | 1 | 31.5 | 0
16 | 5 | 16 | 60 | 16 | 42 | 16 | 45 | 16 | 51 | 16 | 107 | 16 | 18 | 16 | 11 | 16 | 33 | 16 | 36 | 16 | 21 | 16 | 21 | 16 | 125 | 16 | 83 | 16 | 53 | 16 | 91 | 16 | 32 | 16 | 31 | 16 | 6 | 16 | 34 | 16 | 220 | 16 | 40 | 16 | 44 | 16 | 56 | 16 | 33
8 | 34 | 8 | 115 | 8 | 125 | 8 | 71 | 8 | 68 | 8 | 37 | 8 | 50 | 8 | 51 | 8 | 67 | 8 | 123 | 8 | 203 | 8 | 160 | 8 | 40 | 8 | 63 | 8 | 55 | 8 | 50 | 8 | 143 | 8 | 154 | 8 | 62 | 8 | 167 | 8 | 34 | 8 | 192 | 8 | 184 | 8 | 221 | 8 | 119
4 | 47 | 4 | 52 | 4 | 53 | 4 | 77 | 4 | 92 | 4 | 61 | 4 | 38 | 4 | 50 | 4 | 52 | 4 | 81 | 4 | 39 | 4 | 68 | 4 | 65 | 4 | 76 | 4 | 98 | 4 | 95 | 4 | 45 | 4 | 43 | 4 | 74 | 4 | 78 | 4 | 74 | 4 | 84 | 4 | 68 | 4 | 48 | 4 | 70
2 | 37 | 2 | 53 | 2 | 52 | 2 | 43 | 2 | 50 | 2 | 43 | 2 | 21 | 2 | 26 | 2 | 31 | 2 | 40 | 2 | 68 | 2 | 80 | 2 | 45 | 2 | 38 | 2 | 43 | 2 | 69 | 2 | 58 | 2 | 52 | 2 | 55 | 2 | 55 | 2 | 57 | 2 | 63 | 2 | 66 | 2 | 64 | 2 | 35
1 | 44 | 1 | 40 | 1 | 51 | 1 | 57 | 1 | 57 | 1 | 45 | 1 | 23 | 1 | 50 | 1 | 36 | 1 | 53 | 1 | 62 | 1 | 94 | 1 | 50 | 1 | 39 | 1 | 52 | 1 | 99 | 1 | 57 | 1 | 46 | 1 | 56 | 1 | 83 | 1 | 82 | 1 | 102 | 1 | 74 | 1 | 68 | 1 | 44
0.5 | 33 | 0.5 | 23 | 0.5 | 28 | 0.5 | 40 | 0.5 | 37 | 0.5 | 31 | 0.5 | 12 | 0.5 | 32 | 0.5 | 21 | 0.5 | 37 | 0.5 | 48 | 0.5 | 65 | 0.5 | 32 | 0.5 | 21 | 0.5 | 34 | 0.5 | 31 | 0.5 | 39 | 0.5 | 30 | 0.5 | 39 | 0.5 | 50 | 0.5 | 51 | 0.5 | 55 | 0.5 | 45 | 0.5 | 42 | 0.5 | 24
Dno | 36 | Dno | 25 | Dno | 26 | Dno | 46 | Dno | 40 | Dno | 35 | Dno | 14 | Dno | 34 | Dno | 22 | Dno | 37 | Dno | 53 | Dno | 79 | Dno | 33 | Dno | 20 | Dno | 40 | Dno | 36 | Dno | 42 | Dno | 35 | Dno | 36 | Dno | 56 | Dno | 52 | Dno | 58 | Dno | 54 | Dno | 49 | Dno | 37