## Sheet1
Uzorak broj | 1 | Uzorak broj | 2 | Uzorak broj | 3 | Uzorak broj | 4 | Uzorak broj | 5 | Uzorak broj | 6 | Uzorak broj | 7 | Uzorak broj | 8 | Uzorak broj | 9 | Uzorak broj | 10 | Uzorak broj | 11 | Uzorak broj | 12 | Uzorak broj | 13 | Uzorak broj | 14
Ukupna masa suhog uzorka na situ, Md [g] | 289 | Ukupna masa suhog uzorka na situ, Md [g] | 284 | Ukupna masa suhog uzorka na situ, Md [g] | 154 | Ukupna masa suhog uzorka na situ, Md [g] | 164 | Ukupna masa suhog uzorka na situ, Md [g] | 188 | Ukupna masa suhog uzorka na situ, Md [g] | 171 | Ukupna masa suhog uzorka na situ, Md [g] | 217 | Ukupna masa suhog uzorka na situ, Md [g] | 176 | Ukupna masa suhog uzorka na situ, Md [g] | 238 | Ukupna masa suhog uzorka na situ, Md [g] | 223 | Ukupna masa suhog uzorka na situ, Md [g] | 205 | Ukupna masa suhog uzorka na situ, Md [g] | 197 | Ukupna masa suhog uzorka na situ, Md [g] | 176 | Ukupna masa suhog uzorka na situ, Md [g] | 330
Otvor sita [mm] | Masa uzorka na situ, Mu [g] | Otvor sita [mm] | Masa uzorka na situ, Mu [g] | Otvor sita [mm] | Masa uzorka na situ, Mu [g] | Otvor sita [mm] | Masa uzorka na situ, Mu [g] | Otvor sita [mm] | Masa uzorka na situ, Mu [g] | Otvor sita [mm] | Masa uzorka na situ, Mu [g] | Otvor sita [mm] | Masa uzorka na situ, Mu [g] | Otvor sita [mm] | Masa uzorka na situ, Mu [g] | Otvor sita [mm] | Masa uzorka na situ, Mu [g] | Otvor sita [mm] | Masa uzorka na situ, Mu [g] | Otvor sita [mm] | Masa uzorka na situ, Mu [g] | Otvor sita [mm] | Masa uzorka na situ, Mu [g] | Otvor sita [mm] | Masa uzorka na situ, Mu [g] | Otvor sita [mm] | Masa uzorka na situ, Mu [g]
31.5 | 50 | 31.5 | 20 | 31.5 | 3 | 31.5 | 1 | 31.5 | 0 | 31.5 | 7 | 31.5 | 2 | 31.5 | 11 | 31.5 | 1 | 31.5 | 0 | 31.5 | 1 | 31.5 | 2 | 31.5 | 3 | 31.5 | 0
16 | 8 | 16 | 20 | 16 | 19 | 16 | 30 | 16 | 21 | 16 | 29 | 16 | 40 | 16 | 12 | 16 | 24 | 16 | 26 | 16 | 38 | 16 | 31 | 16 | 14 | 16 | 32
8 | 53 | 8 | 72 | 8 | 39 | 8 | 30 | 8 | 50 | 8 | 48 | 8 | 46 | 8 | 47 | 8 | 47 | 8 | 49 | 8 | 54 | 8 | 48 | 8 | 48 | 8 | 75
4 | 58 | 4 | 56 | 4 | 38 | 4 | 41 | 4 | 46 | 4 | 39 | 4 | 45 | 4 | 37 | 4 | 55 | 4 | 50 | 4 | 43 | 4 | 37 | 4 | 34 | 4 | 66
2 | 32 | 2 | 40 | 2 | 21 | 2 | 22 | 2 | 25 | 2 | 21 | 2 | 29 | 2 | 26 | 2 | 32 | 2 | 34 | 2 | 29 | 2 | 26 | 2 | 26 | 2 | 38
1 | 34 | 1 | 30 | 1 | 17 | 1 | 17 | 1 | 18 | 1 | 14 | 1 | 25 | 1 | 19 | 1 | 32 | 1 | 29 | 1 | 20 | 1 | 22 | 1 | 20 | 1 | 41
0.5 | 23 | 0.5 | 19 | 0.5 | 10 | 0.5 | 10 | 0.5 | 13 | 0.5 | 7 | 0.5 | 14 | 0.5 | 11 | 0.5 | 19 | 0.5 | 16 | 0.5 | 10 | 0.5 | 14 | 0.5 | 14 | 0.5 | 30
Dno | 31 | Dno | 24 | Dno | 7 | Dno | 10 | Dno | 14 | Dno | 5 | Dno | 15 | Dno | 11 | Dno | 25 | Dno | 17 | Dno | 9 | Dno | 16 | Dno | 15 | Dno | 46