## Uzorak #3-suho-vlažni uzorak
Uzorak #3-suho-vlažni uzorak
Početna visina uzorka | H0 | [mm] | 63.6
Inicijalno slijeganje | Ds0 | [mm] | 6.76
Početni koeficijent pora | e0 |  | 3.984
Inkrement broj |  | Inicijalno slijeganje | 1 | 2 | 3 | 4 | 4-nakon vlaženja | 5 | 6
Visina uzorka na kraju inkrementa | [mm] | 56.84 | 52.02 | 50.99 | 47.56 | 45.33 | 32.09 | 30.46 | 29.01102
Koeficijent pora na kraju inkrementa |  | 3.454442 | 3.076708 | 2.995989 | 2.727186 | 2.552426 | 1.514832 | 1.387092 | 1.273538
Inkrement opterećenja | [kPa] | 5.39 | 17.17 | 28.38 | 51.32 | 74.2 | 74.2 | 96.68 | 119.5
Inkrement #1 |  | Inkrement #2 |  | Inkrement #3 |  | Inkrement #4 |  | Inkrement #4-nakon vlaženja |  | Inkrement #5 |  | Inkrement #6
Vrijeme | Slijeganje+inicijalno slijeganje | Vrijeme | Slijeganje+inicijalno slijeganje | Vrijeme | Slijeganje+inicijalno slijeganje | Vrijeme | Slijeganje+inicijalno slijeganje | Vrijeme | Slijeganje+inicijalno slijeganje | Vrijeme | Slijeganje+inicijalno slijeganje | Vrijeme | Slijeganje+inicijalno slijeganje
[s] | [mm] | [s] | [mm] | [s] | [mm] | [s] | [mm] | [s] | [mm] | [s] | [mm] | [s] | [mm]
0.1 | 7.272371 | 0.1 | 11.57837 | 0.1 | 12.6117 | 0.1 | 16.04027 | 0.1 | 18.27027 | 0.1 | 31.50573 | 0.1 | 33.13838
10 | 7.369278 | 10 | 11.73007 | 10 | 14.37497 | 10 | 16.23619 | 10 | 18.36611 | 140 | 31.60777 | 10 | 33.33022
110 | 7.466186 | 250 | 11.82803 | 20 | 14.66884 | 20 | 16.43211 | 30 | 18.46194 | 150 | 31.70981 | 520 | 33.42002
210 | 7.563093 | 270 | 11.92599 | 30 | 14.7668 | 30 | 16.53007 | 70 | 18.55777 | 330 | 31.81185 | 630 | 33.50981
440 | 7.66 | 320 | 12.02395 | 60 | 14.86476 | 40 | 16.62803 | 80 | 18.74944 | 730 | 31.91389 | 740 | 33.59961
610 | 8.149796 | 390 | 12.1219 | 100 | 14.96272 | 50 | 16.72599 | 90 | 18.94111 | 1430 | 32.01594 | 890 | 33.6894
620 | 9.521224 | 480 | 12.21986 | 150 | 15.06068 | 60 | 16.82395 | 100 | 19.51611 | 2050 | 32.11798 | 3050 | 33.7792
630 | 9.913061 | 720 | 12.31782 | 230 | 15.15864 | 70 | 16.9219 | 110 | 19.80361 | 3650 | 32.22002 | 4720 | 33.869
640 | 10.01102 | 3690 | 12.51374 | 560 | 15.2566 | 80 | 17.01986 | 120 | 20.18694 | 6070 | 32.32206 | 6250 | 33.95879
650 | 10.10898 | 56330 | 12.6117 | 970 | 15.35456 | 100 | 17.11782 | 130 | 20.47444 | 8590 | 32.4241 | 12980 | 34.04859
670 | 10.20694 | 86400 | 12.6117 | 1120 | 15.45252 | 160 | 17.21578 | 140 | 20.66611 | 13460 | 32.52614 | 16540 | 34.13838
690 | 10.3049 |  |  | 1580 | 15.55048 | 230 | 17.31374 | 150 | 20.76194 | 18240 | 32.62818 | 38280 | 34.31798
700 | 10.40286 |  |  | 3570 | 15.64844 | 290 | 17.4117 | 160 | 20.95361 | 24000 | 32.73022 | 45110 | 34.40777
770 | 10.50082 |  |  | 6020 | 15.74639 | 340 | 17.50753 | 170 | 21.14527 | 28330 | 32.83226 | 78500 | 34.58736
850 | 10.59878 |  |  | 11150 | 15.84435 | 770 | 17.60337 | 190 | 21.33694 | 40880 | 32.9343 | 86400 | 34.58736
1040 | 10.69673 |  |  | 86400 | 16.04027 | 1040 | 17.6992 | 200 | 21.43277 | 57020 | 33.03634
1350 | 10.79469 |  |  |  |  | 1670 | 17.79 | 210 | 21.52861 | 73260 | 33.13838
1750 | 10.89265 |  |  |  |  | 3180 | 17.89087 | 230 | 21.62444 | 86400 | 33.13838
2320 | 10.99061 |  |  |  |  | 5350 | 17.9867 | 240 | 21.72027
6420 | 11.18653 |  |  |  |  | 12750 | 18.08253 | 250 | 21.81611
9820 | 11.28449 |  |  |  |  | 29230 | 18.08 | 260 | 21.91194
14630 | 11.38245 |  |  |  |  | 86400 | 18.27027 | 270 | 22.00777
38790 | 11.48041 | [6 empty] | 290 | 22.10573
77100 | 11.57837 | [6 empty] | 310 | 22.20369
86400 | 11.57837 | [6 empty] | 330 | 22.30165
[8 empty] | 350 | 22.39961
[8 empty] | 370 | 22.49757
[8 empty] | 400 | 22.59553
[8 empty] | 440 | 22.69349
[8 empty] | 460 | 22.79145
[8 empty] | 490 | 22.8894
[8 empty] | 530 | 22.98736
[8 empty] | 580 | 23.08532
[8 empty] | 640 | 23.18328
[8 empty] | 680 | 23.28124
[8 empty] | 730 | 23.3792
[8 empty] | 770 | 23.47716
[8 empty] | 780 | 23.57512
[8 empty] | 790 | 23.67308
[8 empty] | 800 | 23.869
[8 empty] | 810 | 23.96696
[8 empty] | 820 | 24.16287
[8 empty] | 830 | 24.35879
[8 empty] | 840 | 24.65267
[8 empty] | 850 | 24.84859
[8 empty] | 860 | 25.04451
[8 empty] | 870 | 25.24043
[8 empty] | 880 | 25.43634
[8 empty] | 890 | 25.63226
[8 empty] | 900 | 25.82818
[8 empty] | 910 | 25.92614
[8 empty] | 920 | 26.12206
[8 empty] | 930 | 26.31798
[8 empty] | 940 | 26.41594
[8 empty] | 950 | 26.51389
[8 empty] | 960 | 26.61185
[8 empty] | 970 | 26.70981
[8 empty] | 990 | 26.80777
[8 empty] | 1010 | 26.99944
[8 empty] | 1030 | 27.09527
[8 empty] | 1050 | 27.28694
[8 empty] | 1090 | 27.47861
[8 empty] | 1120 | 27.57444
[8 empty] | 1150 | 27.67027
[8 empty] | 1180 | 27.76611
[8 empty] | 1200 | 27.86194
[8 empty] | 1230 | 27.95777
[8 empty] | 1260 | 28.05361
[8 empty] | 1280 | 28.14944
[8 empty] | 1290 | 28.24527
[8 empty] | 1300 | 28.34111
[8 empty] | 1320 | 28.43694
[8 empty] | 1360 | 28.53277
[8 empty] | 1370 | 28.62861
[8 empty] | 1400 | 28.72444
[8 empty] | 1430 | 28.82027
[8 empty] | 1470 | 28.91611
[8 empty] | 1550 | 29.01194
[8 empty] | 1620 | 29.10777
[8 empty] | 1680 | 29.20361
[8 empty] | 1740 | 29.29944
[8 empty] | 1860 | 29.39527
[8 empty] | 1980 | 29.49111
[8 empty] | 2140 | 29.58694
[8 empty] | 2250 | 29.68277
[8 empty] | 2440 | 29.77861
[8 empty] | 2910 | 29.87444
[8 empty] | 3340 | 29.97027
[8 empty] | 3910 | 30.06611
[8 empty] | 4450 | 30.16194
[8 empty] | 4990 | 30.25777
[8 empty] | 6610 | 30.35361
[8 empty] | 7540 | 30.44944
[8 empty] | 8850 | 30.54527
[8 empty] | 11230 | 30.64111
[8 empty] | 13670 | 30.73694
[8 empty] | 17970 | 30.83277
[8 empty] | 22300 | 30.92861
[8 empty] | 26450 | 31.02444
[8 empty] | 32140 | 31.12027
[8 empty] | 37140 | 31.21611
[8 empty] | 54180 | 31.31194
[8 empty] | 63180 | 31.40777
[8 empty] | 77310 | 31.50573
[8 empty] | 86400 | 31.50573