## Uzorak #4-dugotrajni
Uzorak #4-dugotrajni edometarski pokus
Početna visina uzorka | H0 | [mm] | 62.9
Inicijalno slijeganje | Ds0 | [mm] | 4.04
Početni koeficijent pora | e0 |  | 3.789474
Inkrement broj |  | Inicijalno slijeganje | 1 | 2 | 3 | 4 | 4-nakon vlaženja-mehaničko puzanje | 4-nakon vlaženja-biorazgradnja
Visina uzorka na kraju inkrementa | [mm] | 58.86 | 54.55 | 53.38 | 51.17 | 49.45 | 36.7 | 34.81
Koeficijent pora na kraju inkrementa |  | 3.481851 | 3.153669 | 3.06458 | 2.896302 | 2.765333 | 1.794494 | 1.650582
Inkrement opterećenja | [kPa] | 5.39 | 17.17 | 28.38 | 51.32 | 74.2 | 74.2 | 74.2
Inkrement #1 |  | Inkrement #2 |  | Inkrement #3 |  | Inkrement #4 |  | Inkrement #4-nakon vlaženja-mehaničko puzanje |  | Inkrement #4-nakon vlaženja-biorazgradnja
Vrijeme | Slijeganje+inicijalno slijeganje | Vrijeme | Slijeganje+inicijalno slijeganje | Vrijeme | Slijeganje+inicijalno slijeganje | Vrijeme | Slijeganje+inicijalno slijeganje | Vrijeme | Slijeganje+inicijalno slijeganje | Vrijeme | Slijeganje+inicijalno slijeganje
[s] | [mm] | [s] | [mm] | [s] | [mm] | [s] | [mm] | [s] | [mm] | [s] | [mm]
0 | 4.14 | 0 | 8.35 | 0 | 9.52 | 0 | 11.73 | 0 | 13.45 | 0 | 26.2
10 | 6.88 | 10 | 8.74 | 10 | 10.96 | 10 | 12.69 | 382 | 13.36 | 208024 | 26.29
30 | 6.98 | 20 | 9.13 | 20 | 11.06 | 30 | 12.78 | 762 | 13.55 | 355170 | 26.38
60 | 7.08 | 30 | 9.23 | 30 | 11.15 | 80 | 12.88 | 792 | 13.64 | 496044 | 26.47
70 | 7.17 | 1000 | 9.33 | 90 | 11.25 | 360 | 12.97 | 802 | 13.64 | 625719 | 26.56
170 | 7.27 | 3440 | 9.43 | 1040 | 11.34 | 810 | 13.07 | 812 | 13.74 | 1091218 | 26.65
440 | 7.37 | 86400 | 9.52 | 2760 | 11.44 | 2940 | 13.17 | 832 | 13.84 | 1990506 | 26.74
1180 | 7.47 |  |  | 18100 | 11.54 | 8640 | 13.26 | 842 | 14.03 | 1991556 | 26.83
3180 | 7.57 |  |  | 30150 | 11.63 | 22710 | 13.36 | 852 | 14.32 | 2006405 | 26.92
4860 | 7.66 |  |  | 86400 | 11.73 | 86400 | 13.45 | 862 | 14.32 | 2030445 | 27.01
8860 | 7.76 | [6 empty] | 872 | 14.52 | 2205387 | 27.1
12860 | 7.86 | [6 empty] | 892 | 14.71 | 2331408 | 27.19
15520 | 7.96 | [6 empty] | 902 | 14.9 | 2691114 | 27.28
19590 | 8.06 | [6 empty] | 912 | 15 | 2691131 | 27.28
24860 | 8.15 | [6 empty] | 922 | 15.19 | 2691253 | 27.19
42040 | 8.25 | [6 empty] | 932 | 15.28 | 2691383 | 27.28
86400 | 8.35 | [6 empty] | 942 | 15.38 | 2857122 | 27.19
[8 empty] | 952 | 15.57 | 3216658 | 27.37
[8 empty] | 962 | 15.76 | 3454497 | 27.37
[8 empty] | 972 | 15.86 | 3455757 | 27.37
[8 empty] | 982 | 16.05 | 3647575 | 27.55
[8 empty] | 992 | 16.15 | 3797659 | 27.46
[8 empty] | 1002 | 16.24 | 4154618 | 27.46
[8 empty] | 1012 | 16.34 | 4253568 | 27.55
[8 empty] | 1022 | 16.53 | 4856037 | 27.46
[8 empty] | 1042 | 16.53 | 4859088 | 27.55
[8 empty] | 1052 | 16.63 | 4918805 | 27.46
[8 empty] | 1062 | 16.72 | 5268360 | 27.46
[8 empty] | 1082 | 16.82 | 5274680 | 27.55
[8 empty] | 1102 | 17.01 | 5277255 | 27.46
[8 empty] | 1122 | 17.01 | 5385838 | 27.64
[8 empty] | 1152 | 17.11 | 5536735 | 27.37
[8 empty] | 1172 | 17.2 | 5970024 | 27.64
[8 empty] | 1212 | 17.3 | 5970124 | 27.55
[8 empty] | 1222 | 17.39 | 6483239 | 27.46
[8 empty] | 1292 | 17.58 | 6670573 | 27.64
[8 empty] | 1312 | 17.58 | 6671133 | 27.55
[8 empty] | 1362 | 17.68 | 6693559 | 27.64
[8 empty] | 1402 | 17.78 | 7426848 | 27.64
[8 empty] | 1442 | 17.87 | 7427118 | 27.55
[8 empty] | 1502 | 17.97 | 8043419 | 27.73
[8 empty] | 1572 | 18.06 | 8123530 | 27.46
[8 empty] | 1642 | 18.16 | 8208964 | 27.46
[8 empty] | 1762 | 18.26 | 8209264 | 27.46
[8 empty] | 1822 | 18.35 | 8260530 | 27.37
[8 empty] | 1892 | 18.45 | 8900603 | 27.55
[8 empty] | 2012 | 18.54 | 8980996 | 27.46
[8 empty] | 2162 | 18.64 | 8984736 | 27.46
[8 empty] | 2342 | 18.74 | 8999816 | 27.55
[8 empty] | 2422 | 18.83 | 9004716 | 27.64
[8 empty] | 2562 | 18.93 | 9847924 | 27.64
[8 empty] | 2852 | 19.32 | 9848624 | 27.64
[8 empty] | 3132 | 19.42 | 10451919 | 27.64
[8 empty] | 3392 | 19.51 | 10663151 | 27.73
[8 empty] | 3522 | 19.6 | 11055907 | 27.73
[8 empty] | 3712 | 19.7 | 11918330 | 27.73
[8 empty] | 4033 | 19.79 | 12114151 | 27.73
[8 empty] | 4483 | 19.88 | 12620206 | 27.73
[8 empty] | 5093 | 19.98 | 12634441 | 27.73
[8 empty] | 5433 | 20.07 | 12709630 | 27.55
[8 empty] | 5633 | 20.17 | 13320626 | 27.73
[8 empty] | 6613 | 20.26 | 13342728 | 27.73
[8 empty] | 7133 | 20.35 | 13566999 | 27.64
[8 empty] | 7903 | 20.45 | 14077972 | 27.73
[8 empty] | 8403 | 20.54 | 14340051 | 27.73
[8 empty] | 8663 | 20.63 | 14540511 | 27.64
[8 empty] | 10233 | 20.73 | 14707876 | 27.73
[8 empty] | 10973 | 20.82 | 14904833 | 27.73
[8 empty] | 12033 | 20.92 | 15548000 | 27.73
[8 empty] | 13323 | 21.01 | 15550440 | 27.64
[8 empty] | 14293 | 21.1 | 15824854 | 27.82
[8 empty] | 16163 | 21.2 | 16258363 | 27.73
[8 empty] | 18513 | 21.29 | 16258463 | 27.82
[8 empty] | 20303 | 21.38 | 16553423 | 27.73
[8 empty] | 21983 | 21.48 | 17015704 | 27.73
[8 empty] | 23723 | 21.57 | 17122445 | 27.64
[8 empty] | 26183 | 21.67 | 17199345 | 27.73
[8 empty] | 28313 | 21.76 | 17715828 | 27.73
[8 empty] | 31963 | 21.85 | 17832635 | 27.64
[8 empty] | 34053 | 21.95 | 18055556 | 27.55
[8 empty] | 37243 | 22.04 | 18486722 | 27.64
[8 empty] | 42473 | 22.13 | 18487193 | 27.73
[8 empty] | 46283 | 22.23 | 18489433 | 27.55
[8 empty] | 49583 | 22.32 | 19263611 | 27.64
[8 empty] | 54193 | 22.42 | 19263861 | 27.64
[8 empty] | 56863 | 22.51 | 19781156 | 27.55
[8 empty] | 64293 | 22.6 | 19964151 | 27.64
[8 empty] | 68533 | 22.7 | 19968223 | 27.64
[8 empty] | 70593 | 22.79 | 20041224 | 27.55
[8 empty] | 80683 | 22.88 | 20282688 | 27.46
[8 empty] | 85560 | 22.98 | 20668740 | 27.55
[8 empty] | 90960 | 23.07 | 20669500 | 27.55
[8 empty] | 98326 | 23.17 | 20819689 | 27.64
[8 empty] | 105933 | 23.26 | 22295625 | 27.55
[8 empty] | 116155 | 23.35 | 22295645 | 27.55
[8 empty] | 126750 | 23.45 | 22322843 | 27.46
[8 empty] | 141666 | 23.54 | 22531179 | 27.37
[8 empty] | 150326 | 23.63 | 22899142 | 27.37
[8 empty] | 164796 | 23.73 | 22899382 | 27.46
[8 empty] | 191436 | 24.32 | 22902972 | 27.37
[8 empty] | 204156 | 24.41 | 23241447 | 27.55
[8 empty] | 224116 | 24.5 | 24013968 | 27.73
[8 empty] | 261765 | 24.59 | 24037343 | 27.64
[8 empty] | 307995 | 24.68 | 24129311 | 27.73
[8 empty] | 346752 | 24.77 | 24277942 | 27.55
[8 empty] | 385243 | 24.86 | 24711955 | 27.46
[8 empty] | 411293 | 24.95 | 24712115 | 27.37
[8 empty] | 514180 | 24.95 | 24712345 | 27.28
[8 empty] | 514220 | 24.95 | 24712495 | 28
[8 empty] | 515220 | 24.95 | 24712535 | 28.09
[8 empty] | 515280 | 24.95
[8 empty] | 584802 | 25.04
[8 empty] | 658039 | 25.13
[8 empty] | 731259 | 25.22
[8 empty] | 816382 | 25.31
[8 empty] | 904526 | 25.4
[8 empty] | 1089488 | 25.48
[8 empty] | 1213760 | 25.57
[8 empty] | 1440938 | 25.75
[8 empty] | 1441168 | 25.75
[8 empty] | 1463480 | 25.75
[8 empty] | 1463637 | 25.75
[8 empty] | 1463814 | 25.75
[8 empty] | 1465554 | 25.84
[8 empty] | 1704007 | 25.93
[8 empty] | 1714267 | 26.02
[8 empty] | 1807350 | 25.93
[8 empty] | 1807530 | 26.02
[8 empty] | 1847912 | 26.02
[8 empty] | 2736356 | 26.11
[8 empty] | 6458391 | 26.2